## Sheet
Paramètres généraux du traitement GS
Rendement en magnésium de l'opération (en %) | Masse métrique de fil fourré (en g/m) | Masse métrique de magnésium dans le fil fourré (en g/m) | Masse minimal de la fonte dans le four de coulée (en Kg) | Masse maximal de la fonte dans le four de coulée (en Kg) | Pourcentage de magnésium minimal dans le four de coulée (en %) | Pourcentage de magnésium maximal dans le four de coulée (en %) | Pourcentage de perte de magnésium par minute dans le four de coulée (en %) | Pourcentage de perte de magnésium par minute dans la poche (en %) | Temps d'attente entre la fin de la fusion et la première/dernière coulée (en min) | Temps d'attente entre le traitement GS et la première/dernière coulée (en min) | Heure de lancement traitement
95 | 418 | 43 | 2500 | 4000 | 0.035 | 0.045 | 0.0005 | 0.001 | 10 | 4 | 12 hr 50 min 34 s
Paramètres du fours de fusion
[5 empty] | Taux de souffre de la fonte dans la poche au moment traitement GS (en %) | Température de la fonte dans la poche au moment du traitement GS (en °C)
[5 empty] | 0.011 | 1480
Paramètres du fours de coulée | [5 empty] | Informations concernant le four de coulée
Masse des grappes (kg) | Nombre de Moules par heure | Masse de la fonte dans la poche de traitement (en Kg) | Masse de la fonte dans le four de coulée au moment du calcul(en Kg) | Pourcentage de magnésium dans le four de coulée au moment du calcul (%) |  | Pourcentage de magnésium dans le four de coulée au moment de l'ajout de la poche (%) | Masse de la fonte dans le four de coulée au moment de l'ajout de la poche (en Kg) | Pourcentage de magnésium dans le four de coulée après l'ajout de la poche (%) | Masse de la fonte dans le four de coulée après l'ajout de la poche (en Kg)
35 | 160 | 800 | 3500 | 0.045 |  | 0.03964286 | 2500 | 0.045 | 3300
Resultats
[5 empty] | Temps restant avant le lancement du prochain traitement (en seconde) | Heure de lancement du prochain traitement | Longueur théorique du fil fourré à utiliser (en m)
[5 empty] | 0.7142857 | 12 hr 51 min 16 s | 13.56794