## Sheet
Paramètres généraux du traitement GS
Rendement en magnésium de l'opération (en %) | Masse métrique de fil fourré (en g/m) | Masse métrique de magnésium dans le fil fourré (en g/m) | Pourcentage de magnésium visée dans le four de coulée (en %) | Pourcentage de perte de magnésium par minute dans le four de coulée (en %) | Pourcentage de perte de magnésium par minute dans la poche (en %) | Temps d'attente entre la fin de la fusion et la première/dernière coulée (en min) | Temps d'attente entre le traitement GS et la première/dernière coulée (en min)
95 | 418 | 43 | 0.045 | 0.0005 | 0.001 | 10 | 4
Paramètres du fours de fusion
|  |  | Taux de souffre de la fonte dans les poches avant traitement GS (en %) | Température de la fonte dans les poches au moment du traitement GS (en °C)
|  |  | 0.011 | 1480
Paramètres du fours de coulée |  |  |  | Informations concernant le four de coulée
Masse de la fonte dans la poche de traitement 1 (en Kg) | Masse de la fonte dans la poche de traitement 2 (en Kg) | Masse de la fonte dans la poche de traitement 3 (en Kg) |  | Pourcentage de magnésium résiduel dans la poche de traitement 1 (%) | Pourcentage de magnésium résiduel dans la poche de traitement 2 (%) | Pourcentage de magnésium résiduel dans la poche de traitement 3 (%) | Pourcentage de magnésium dans le four de coulée après l'ajout poche 1 (%) | Pourcentage de magnésium dans le four de coulée après l'ajout poche 2 (%) | Pourcentage de magnésium dans le four de coulée après l'ajout poche 3 (%)
1250 | 1250 | 1250 |  | 0.04522613 | 0.04522613 | 0.04522613 | 0.04522613 | 0.04511307 | 0.04500038
Resultats
Longueur théorique du fil fourré à utiliser (en m)
15.9351